## 플라스틱분류도표
PLASTIC 분류도표
PLASTIC | 1. 열경화성 PLASTIC | (1)포르말린계 PLASTIC | 페놀수지(PE)
유리어수지(UF)
멜라민수지(MF)
아닐린수지
(2)기타의 열경화성 PLASTIC
| 2. 열가소성 PLASTIC | (1)광의의 비닐계 PLASTIC | 불포화폴리에스테르(UP=UPE)
디아릴프탈레이트(DAP)
에폭시수지(EP)
알키드수지
규소수지(SI)
폴리이미드수지(PI)
폴리우레탄(PUR)
|  |  | (A)올레핀계 PLASTIC | 폴리에틸렌(PE) | 초고분자폴리에틸렌(UHMW-PE)
폴리프로필렌(PP)
폴리-4-메틸펜텐(PMP)
|  |  | (B)아크릴계 PLASTIC | 폴리메탈크릴산메틸(PMMA)
아크릴로니트닐수지(PAN)
|  |  | (C)협의의 비닐계 PLASTIC | 폴리염화비닐(PVC)
폴리초산비닐(PVA)
폴리비닐알콜(PVAL)
폴리비닐브탈랄(PVB)
폴리염화비닐리덴(PVDC)
|  |  | (D)스티렌계 PLASTIC | 폴리스티렌(PS)
AS(아크릴로니트릴,스티렌수지)
ABS수지(아크릴로니트릴,부타디엔,스티렌수지)
|  | (2)주축에 O.N.S를 포함하는것 | 폴리아미드(PA) | 나일론 6, 10, 12
나일론 6/6, 6/10, 6/11
폴리아미드이미드(PAI)
폴리아세탈(POM)
폴리카보네이트(PC)
폴리에틸렌테레프탈레이트(PETP)
폴리브틸렌테레프탈레이트(PBTP)
아이오노머수지
폴리설폰(PSF)
폴리페닐렌에테르
폴리페닐렌에테르(PPE(PPO))
폴리페닐렌설파이드(PPS)
폴리에테르이미드(PEI)
폴리에테르에테르케톤(PEEK)
|  |  | 방향족폴리에스테르 | 에코놀
포리알릴레이트(U폴리머)
우레탄계열가소성일레스토머(TPU)
|  | (3)불소화계 PLASTIC | 불소고무(FKN)
4불화에틸렌수지(폴리테트라플로오로에틸렌)(PTFE)
3불화에틸렌수지(폴리테트라플로오로에틸렌)(PCTFE)
폴리불화비닐리덴(PVDF)
폴리불화비닐(PVF)
|  | (4)섬유소재 PLASTIC | 질산셀룰로스(니트로셀룰로스)(CN)
초산셀룰로스(셀룰로스아세테이트)(CA)
에틸셀룰로스(EC)
프로필렌셀룰로스(셀룰로스스프로피오네이트)(CP)

## 물성1
각종 물성표
|  |  |  | TOP JMC | NYLON-6(=MC NYLON) | TOPLAPOM | PTFE | GUR (=UHMW) | PC | PU | 베크라이트 | 황동 | S45C
물성항목 |  | 시험법 | 단위
기계적 물리적 특성 | 비중 | D792 | - | 1.15 | 1.13 | 1.43 | 2.2 | 0.94 | 1.2 | 1.25 | 1.4 | 8.47 | 7.87
| 인장강도(향복점) | D638 | KG/CM2 | 800-950 | 730 | 650 | 150 | 430 | 630 | 460 | 550 | 1800 | 2400
| 인장신률(파단점) | D638 | % | 20-50 | 140 | 40 | 300 | 400 | 80 | 350 | 0.5 | 8 | 20
| 인장탄성률 | D638 | KG/CM2 | 28000 | 18000 | 25000 | 4000 | 9000 | 23 | 0.7 | 90000 | 1100000 | 2150000
| 굴곡강도 | D790 | KG/CM2 | 1050 | 800 | 900 | - | 200 | 850 | 60 | 700 | - | -
| 압축강도(10%) | D695 | KG/CM2 | 900-1300 | 750 | 1050 | 120 | 330 | 800 | 14 | 2000 | - | -
| IZOD 충격강도(NOTCH) | D256 | KG.CM /2.54CM | 801 | 132 | 2 | 35 | 300 | 185 | MB | 2.3 | - | -
| 록크웰 경도 | D785 | - | R118-120 | R108 | R115 | R15 | R45 | R115 | R50 | M110 | - | -
| 데이버 마모(1KG)(S-17휠) | D1044 | 체적비 | 1 | 1.8 | 3.2 | - | - | - | - | 8.5 | 8.3 | 8.8
| 마찰계수(S45C) (동마찰.무윤활) |  | - | 0.19 | 0.2 | 0.35 | 0.05 | 0.1 | - | - | - | - | -
| 수분흡수율 (24시간 수중) | D570 | % | 0.6 | 1.5 | 0.5 | 0.05 | 0.01 | - | - | - | - | -
| 융점 | D798 | ℃ | 220 | 215 | 165 | 325 | - | - | - | - | 900 | 1400
열적 특성 | 열변형온도(18.6KG/CM)2 | D648 | ℃ | 190-200 | 58 | 110 | 50 | 45 | 135 | - | - | - | -
| 열변형온도(4.6KG/CM)2 | D648 | ℃ | 200-215 | 140 | 110 | 130 | 59 | 180 | - | - | - | -
| 선팽창율 |  | 1℃ | 9x 10(=5) | 12x 10(=5) | 8x 10(-5) | 10x 10(-5) | 7.2x 10(-5) | - | - | 5x 10(-5) | 1.9x 1.9(=5) | 1.5x 1.5(-5)
| 난연성 | UL94 | - | 자기소화성 | 자기소화성 | 난연 | 자기소화성 | 난연 | - | - | - | - | -
전기특성 | 유전율(10-10H2) | D150 | - | 3.7 | 4 | 4 | 4 | 2.3 | - | - | 8 | - | -
| 표면저항률 | D257 | ℓ | 5*1012 | 5*1012 | 2*1013 | - | 2*1013 | 2*1013 | - | - | - | -
| 체적저항률 | D257 | ℓ.CM | 4*1013 | 5*1013 | 1*10(15) | 1*10(18) | 1*10(18) | - | - | 1*10(10) | - | -

## 수지물성표
Property | [14 empty] | Mechanical properties
Thermal properties
Electrical properties
Miscellaneous data
High temperature Engineering plastics | Grade | PTFE | PFA | PEEK | PVDF | PCTFE | PVC | UHMW | PE | PP | POM | PC | PU (우레탄) | MC | PI | PI GR15 | PEEK GF30 | PEEK | PEEK | PAI | PPS | PPS | PES | PES | PPSU | PEI | PEI | PPA | PSU | PSU | ETFE | ETFE | PVDF | PVDF | ECTFE
[18 empty] | CF30 | PVX |  |  | GF40 |  | GF30 |  |  | GF30 | GF33 |  | GF30 |  | GF25 | CF8
| Additive and/or color | [13 empty] | black | 15% graphite, anthracite | 30% | 30% | 10% |  |  | 40% | translucent | 30% | translucent also in black | translucent | 30% | 33% | translucent | 30% |  | 25% | 8% | conductive
[17 empty] | glass | carbon | carbon |  |  | glass |  | glass |  |  | glass fiber | glass fiber |  | glass fiber |  | glass fiber | carbon | carbon black/
[17 empty] | fiber | fiber/ | fiber |  |  | fiber |  | fiber | [8 empty] | fiber/ | black
[18 empty] | black | PTFE | [13 empty] | black
graphite/
black
| Service temperature ℃ long term | 260 | 260 | 250 | 150 | 150 | [8 empty] | 300 | 300 | 250 | 250 | 250 | 260 | 230 | 230 | 180 | 190 | 170 | 170 | 170 | 160 | 160 | 160 | 150 | 150 | 150 | 150 | 150
Density(Din53 479, method D.E.) | ρ | 2.81 | 2.15 | 1.32 | 1.78 | 2.1 | 1.43 | 0.94 | 0.96 | 0.91 | 1.41 | 1.22 | 1.2 | 1.15 | 1.35 | 1.42 | 1.49 | 1.44 | 1.48 | 1.41 | 1.35 | 1.64 | 1.37 | 1.6 | 1.29 | 1.27 | 1.51 | 1.43 | 1.24 | 1.49 | 1.7 | 1.86 | 1.78 | 1.73 | 1.68
g/cm3
Tensile strength at yield | σS | 25 | 20 | 92 | 55 | 40 | [13 empty] | 1.92 | 75 |  | 82 |  | 70 | 105 |  |  | 72 |  | 44 |  |  | 50
(DIN 53 455) | Mpa
Tensile strength at break | σR | [13 empty] | 110 | 88 | 157 | 208 | 118 |  |  | 160 |  | 140 |  |  | 160 | 221 |  | 125 |  | 82.5 | 93 | 43 | 32
(DIN 53 455) | Mpa
Elongation at break | εR | 500 | 300 | 50 | 20~ | 170 | [8 empty] | 9 | 2.8 | 2.2 | 1.3 | 3 | 15 | 3 | 1.6 | 30~80 | 3 | 60 | 60 | 3 | 2.5 | 50~100 | 1.8 | 44~ | 8 | 1 | 9 | 200
(DIN 53 452) | % |  |  |  | 400 | [25 empty] | 200
Modulus of elasticity after tensile test | Et | 700 | 600 | 3600 | 2000 | 1300 | [8 empty] | 4000 | 4000 | 9700 | 13000 | 10000 | 4900 | 3500 | 14000 | 2400 | 8400 | 2340 | 3100 | 9000 |  | 2400 | 9900 | 825 | 8250 | 6000 | 3800 | 1700
(DIN 53 457) | Mpa | [27 empty] | ~2700
Modulus of elasticity after flexural test | EB |  |  | 4100 | 2000 | [9 empty] | 4000 | 4200 | 10000 | 20200 | 8100 | 5000 | 3600 | 13000 |  |  | 2600 | 3300 | 9000 | 11400 |  |  |  |  | 6000 | 4500 | 1700
(DIN 53 457) | MPa
Ball indentation hardness(30s, DIN 53 456) | HK | 30 | 28 |  | 105 | 70 | [14 empty] | 190 | >300 | 150 |  |  | 165 |  |  | 140 |  | 60 |  |  |  | 55
MPa
Inpact resistance | an | no br. | no br. | no br. | no br. | no br. | [8 empty] | 75 | 21 | 11.3 | 7.8 |  |  | no br. | 35 |  | 26 | no br. | no br. | 10 |  | no br. |  | no br.
(DIN 53 453) no.br.=no breaking | KJ/m2
Creep rupture strength after 1000h with static load | σB/1000 | 5 |  |  | 34 | [11 empty] | 36 | [11 empty] | 42
MPa
Time yield limit for 1% elongation after 1000h | σ1/1000 | 1.5 |  |  | 3 | [9 empty] | 12 | [7 empty] | 20 | [5 empty] | 22
MPa
Co-efficient of friction p=0.05N/mm2 v=0.6m/s on steel, hardened and ground | μ | 0.08 | 0.2 | 0.3~ | 0.3 | 0.35 | [8 empty] | -0.8 | 0.28~ | 0.38~ |  | 0.11 | [9 empty] | 0.4 |  | 0.4 |  | 0.23 | 0.23
| - | ~0.1 | ~0.3 | 0.38 | [11 empty] | 0.38 | 0.46
Wear(conditions as previous) | V | 21
μm/km
Melting point (DIN 53 736) | Tm | 327 | 305 | 334 | 178 | 216 | [10 empty] | 334 | 334 | 334 | - | 285 | 285 | - | - | - | - | - | 312 | - | - | 270 | 270 | 178 | 178 | 240
℃
Glass transition temperature | Tg | -20 |  | 143 | -18 | 52 | [8 empty] | 360 | 360 | 143 | 143 | 143 | 275 | 88 | 88 | 225 | 225 | 220 | 215 | 215 |  | 187 | 187 | -100 | -100 | -18 | -18
(DIN 53 736) | ℃ | [13 empty] | ~375 | ~375
Heat distortion temperature after ISO-R 75, method A | HDT/A |  |  | 140 | 95 | [9 empty] | 368 | >370 | 315 | 315 | 277 |  | 110 | 260 | 204 | 212 | 207 | 180 | 210 |  | 169 | 183 | 71
(DIN 53 461) | ℃
Heat distortion temperature after ISO-R 75, method B | HDT/B | 121 | 74 | 182 | 140 | 126 | [13 empty] | 278 |  |  | 214 | 215 | 214 | 200 | 215 |  | 181 | 186 | 105
(DIN 53 461) | ℃
Maximum service temperature short term | ℃ | 260 | 260 | 300 | 150 | 180 | [8 empty] | 350 | 350 | 300 | 300 | 300 | 260 |  | 260 | 220 | 220 | 190 | 200 | 180 | 180 | 180 | 180 | 180 | 200 | 150 | 150 | 180
Thermal conductivity | λ | 0.25 | 0.25 | 0.25 | 0.11 | 0.24 | [8 empty] | 0.22 | 0.53 | 0.43 | 0.92 | 0.24 | 0.26 | 0.3 |  | 0.18 |  | 0.35 | 0.22 | 0.23 |  | 0.25 |  | 0.24 | 0.21 |  |  | 0.13
(23℃) | W/(K.m)
Specific heat | c | 1 | 1.12 | 0.32 | 1.2 | 0.9 | [8 empty] | 1.04 | 1.13 | [5 empty] | 1.18 | 1.12 | [5 empty] | 1 |  | 0.9
(23℃) | J/(g.K)
Co-efficient of linear thermal expansion | α | 12 | 13 | 4.7 | 13 | 5 | [8 empty] | 4.9 | 3.2 | 2.2 | 1.5 | 2.2 | 3.1 | 5 | -3 | 5.6 | 2.1 | 5.5 | 5.6 | 2 | 2.4 | 5.6 | 2.2 | 13 | 1.7 | 3.6 | 3.6 | 5
(23℃) | 10-5.1/K | [26 empty] | ~6
Dielectric constant(105Hz) | εr | 2.1 | 2.04 | 3.2 | 8 | 2.5 | [8 empty] | 3.1 |  |  |  |  | 3.9 |  | 4 | 3.5 | 4 | 3.45 | 3.15 | 3.7 | 4.2 | 3.1 | 3.7 | 2.6 | 3.4 |  |  | 2.5
(DIN 53 483, IEC-250) | - |  |  | ~3.3
Dielectric loss factor(105Hz) | tan δ | 0.0002 | 0.0002 | 0.001 | 0.06 | 0.02 | [8 empty] | 0.003 |  | 0.004 |  |  | 0.031 |  | 0.004 | 0.005 | 0.004 |  | 0.001 | 0.007 | 0.017 | 0.005 | 0.006 | 0.001 | 0.005 |  |  | 0.009
(DIN 53 483, IEC-250) | - |  |  | ~0.004
Volume resistance | ρD | 1018 | 1018 | 4.9 | 4 | 1015 | [8 empty] | 1017 |  |  |  |  | 2 |  | 1015 | 1017 | >1016 | >1015 | 6.7 | 3 | 1016 | 5 | 1016 | >1016 | 1016 |  |  | 1015
(DIN 53 482, VDE0303 part3) | Ω.cm |  |  | x | x | [14 empty] | x | [5 empty] | x | x |  | x
|  |  |  | 1016 | 1014 | [14 empty] | 1015 | [5 empty] | 1017 | 1016 |  | 1016
Surface resistance | RO |  |  |  | >1013 | [9 empty] | 1015 |  |  |  |  | 5 | [9 empty] | 1014 |  | 1015 |  | 2 | 1015
(DIN 53 482) | Ω | [18 empty] | x | [13 empty] | x
[20 empty] | 1018 | [13 empty] | 103
Dielectric strength | Ed | 48 | 55 | 20 | >22 | 55 | [8 empty] | 20 |  | 24.5 |  |  | 23.6 |  | 20 | 40 | 20 | 15 | 33 | 30 | 21.6 | 42 | ≥60 |  |  |  |  | 80
(DIN 53 481, IEC-243, VDE0303 part2) | kV/min |  |  |  |  | ~81
Resistance to tracking | class | KA | KA |  | KA | KA | [15 empty] | KC 175 |  | KB 200 |  |  |  |  | KA
(DIN 53 480, VDE0303 part1) |  | 3c | 3c |  | 1 | 3c | [17 empty] | KC 175 |  |  |  |  | 1
|  | KB | KB | [25 empty] | AK
|  | >600 | >600 | [25 empty] | 175
Moisture absorption to equilibrium at 23℃ 50 RH | W(H2O) |  |  | 0.1 | <0.04 | 0 | [8 empty] | 2.6 | 2.3 |  |  |  | 2.5 |  |  | 0.8 | 0.5 | 0.37 | 0.25 | 0.18 |  | 0.2 |  |  | 0.02 | 0.04 | 0.04
(DIN 53 715) | %
Water absorption at saturation | Ws |  | 0.03 | 0.5 | <0.04 | 0 | [8 empty] | 3.6 |  | 0.1 | 0.1 | 0.1 | 3.5 |  | 1 | 2.1 | 1.5 | 1.1 | 1.25 | 0.9 |  | 0.8 | 0.5 | 0.03 |  |  |  | 0.1
(DIN 53 495) | %
Resistance to hot water, washing soda | - | + | + | + | + | + | [8 empty] | (+) | (+) | + | + | + | (+) | + | + | + | + | + | + | + | - | + | + | + | + | + | + | +
Flammability acc. to UL standard 94 | - | V0 | V0 | V0 | V0 | V0 | [8 empty] | V0 | V0 | V0 | V0 | V0 | V0 | V0 | V0 | V0 | V0 | V0 | V0 | V0 | HB | V0 | V0 | V0 | V0 | V0 | V0 | V0
Resistance to weathering | - | + | + | - | + | + | [8 empty] | (+) | + | - | + | + | - | - | - | - |  | - | - | - | - | - | - | + | + | + | + | +
수지명/물성 | 일반명칭 | 내유기성 | 절연파도 | 인장강도 | 비 중 | 경 도 | 신장율 | 탄성계수 | 마찰계수 | 충격강도 | 열전도 | 변형온도 | 내열온도 | 내연성 | 열평창계 | 흡수율 | 내일광성 | 내약산성 | 내알칼리 | 내강산성 | 유전율 | 주요특성
UHMW | 초고분자 | 양호 | KV | kg/㎠ | 0.94 | D67 | % | 10 | 0.11~0.07 | >30 | -4 | 130 | °C | 지연 | -5 | % | 불편 | 양호 | 양호 | 양호 | % | 내약품
| PE(GUR) |  | % | 440 |  |  | 450 | K/C |  |  | 10 |  | 120 |  | 10 | 0.01 |  |  |  |  | 2.3 | 내충격
|  |  | 50 |  |  |  |  | 9 |  |  | 9 |  |  |  | °C | [6 empty] | 내마모
12
P E | 포리에치렌 | 보통 | 45 | 200~350 | 0.93~0.96 | D60 | 500~1200 | 3~5 | 0.18~0.08 | >16 | 9 | 85 | 80 | 지연 | 13 | 0.01 | 약변 | 양호 | 양호 | 보통 | 2.25 | 내약품
전기특성
P P | 포리프로필렌 | 보통 | 24~33 | 300~480 | 0.9 | R85~110 | 250~800 | 16 | 0.3 | 1~7 | 2.8 | 120 | 110 | 지연 | 6~10 | 0.01 | 약변 | 양호 | 양호 | 보통 | 2.3 | 비중
복합약품
P V C | 염화비닐 | 적절 | 14 | 460~600 | 1.3~1.6 | R108~118 | 2~40 | - | 0.45 | 1~3 | 3~7 | 80 | 65~75 | 자기소화 | 5~8 | 0.07~0.4 | 장기변화 | 양호 | 양호 | 보통 | 3.4 | 내약품
A B S |  | 부적 | 15~17 | 350~550 | 1.02~1.08 | 90~110 | 10~140 | 7~28 | 0.38 | 0.7~12.0 | 5 | 65~120 | 60~100 | 지연 | 6~13 | 0.1~0.4 | 장기변화 | 양호 | 양호 | 약함 | 2.4~4.8 | 네충격
접착성
P S | 포리 스치렌 | 부적 | 12~22 | 350~600 | 1.02~1.08 | 75~93 | 12 | 25~35 | 0.5 | 0.6~10 | 3 | 65~100 | 65~88 | 지연 | 6~9 | 0.05 | 변색 | 보통 | 보통 | 부적 | 3.2 | 투명도
강도
M A | 아크릴 | 부적 | 20~30 | 670~780 | 1.19 | 85~97 | 10~20 | 30 | 0.38 | 1 | 4~6 | 70~90 | 60~85 | 지연 | 5~7 | 0.41~0.4 | 불변 | 보통 | 보통 | 부적 | 3~4 | 투명도
내기후성
6 N | 6나이론 | 보통 | 12~20 | 720~845 | 1.13~1.15 | R | 25~320 | 11~26.6 | 0.37 | 1.0~3.6 | 5.3 | 130~170 | 80~120 | 자기소화 | 72 | 1.9~3.3 | 변색 | 근적 | 보통 | 부적 | 3.4~5.0 | 내열성
[6 empty] | 115 | [10 empty] | 근소 | △ |  |  |  | 강도
M C | 모노카스트 | 보통 | 12~20 | 670~840 | 1.14~1.17 | R112 | 10~70 | 24~31 | 0.35 | 2~3 | 5 | 149~219 | 121~149 | 자기소화 | 9 | 0.6~2 | 불변 | 근적 | 양호 | 부적 | 3.7 | 대형성형품
| 나이론 |  |  |  |  | ~120 | [11 empty] | △
P C | 포리카보렛 | 근적 | 15~18 | 560~670 | 1.19 | R110 | 60~100 | 20 | 0.36 | 12~16 | 4.6 | 130 | 120 | 자기소화 | 7 | 0.15 | 불변 | 보통 | 보통 | 근적 | 3.17 | 고강도
|  | △ |  |  |  | ~120 | [13 empty] | △ |  | 투명성
P U | 포리우레탄 | 근적 | 15~45 | 250~600 | 1.2 | A70 | 500~700 | - | 0.4~0.8 | - | 1.7~7.4 | 90 | 80 | 자기소화 | 10~20 | - | 불변 | 보통 | 양호 | 부적 | 5.4~7.6 | 탄력성
|  | △ |  |  |  | ~100 | [15 empty] | 내마모